## 1
SGS del Peru S.A.C. | [40 empty] | SGS del Peru S.A.C.
Division Laboratorio | [40 empty] | Division Laboratorio
Departamento Inorganico | [40 empty] | Departamento Inorganico
Orden: |  | GQ1005019 | [38 empty] | Orden: | GQ1005019
Cliente: |  | Pontificia Universidad Catolica del Perú. | [38 empty] | Cliente: | Pontificia Universidad Catolica del Perú.
Numero de Muestras: |  | 42 | [38 empty] | Numero de Muestras: | 42
Lugar y Fecha de Recepcion: |  | CALLAO | 2010-11-24 09:00 | [37 empty] | Lugar y Fecha de Recepcion: | CALLAO
Fecha de Reporte: |  | 2010-12-04 11:00 | [38 empty] | Fecha de Reporte: | 2010-12-04 11:00
Referencia del Cliente: |  | Orden de Servicio N° 2010-001-001667 Muestras de Relave de Yacimiento | [38 empty] | Referencia del Cliente: | Orden de Servicio N° 2010-001-001667 Muestras de Relave de Yacimiento
Elemento | PESO, g | Ag | Al | As | Ba | Be | Bi | Ca | Cd | Co | Elemento | Cr | Cu | Fe | Ga | K | La | Li | Mg | Mn | Mo | Elemento | Na | Nb | Ni | P | Pb | S | Sb | Sc | Sn | Sr | Elemento | Ti | Tl | V | W | Y | Zn | Zr | Elemento | PESO, g | S_Total | S_Sulfato | S= | NNP | NP | AP | pH | NP/AP | Generación de ácido
Unidad |  | ppm | % | ppm | ppm | ppm | ppm | % | ppm | ppm | Unidad | ppm | ppm | % | ppm | % | ppm | ppm | % | ppm | ppm | Unidad | % | ppm | ppm | % | ppm | % | ppm | ppm | ppm | ppm | Unidad | % | ppm | ppm | ppm | ppm | ppm | ppm | Unidad |  | % | % | % | T/1000 | T/1000 | T/1000 | Sin Unidad | Sin Unidad | Sin Unidad
Metodo |  | ICP40B | ICP40B | ICP40B | ICP40B | ICP40B | ICP40B | ICP40B | ICP40B | ICP40B | Metodo | ICP40B | ICP40B | ICP40B | ICP40B | ICP40B | ICP40B | ICP40B | ICP40B | ICP40B | ICP40B | Metodo | ICP40B | ICP40B | ICP40B | ICP40B | ICP40B | ICP40B | ICP40B | ICP40B | ICP40B | ICP40B | Metodo | ICP40B | ICP40B | ICP40B | ICP40B | ICP40B | ICP40B | ICP40B | Metodo |  | CSA24V | CSA24V | CSA24V | CLA36E | CLA36E | CLA36E | CLA36E | CLA36E | CLA36E
Limite Detec. |  | 0.2 | 0.01 | 3 | 1 | 0.5 | 5 | 0.01 | 1 | 1 | Limite Detec. | 1 | 0.5 | 0.01 | 10 | 0.01 | 0.5 | 1 | 0.01 | 2 | 1 | Limite Detec. | 0.01 | 1 | 1 | 0.01 | 2 | 0.01 | 5 | 0.5 | 10 | 0.5 | Limite Detec. | 0.01 | 2 | 2 | 10 | 0.5 | 0.5 | 0.5 | Limite Detec. |  | 0.01 | 0.01 | 0.01 |  |  | 0.01 | 0.1
Limite Superior |  | 100 | 15 | 10000 | 10000 | 10000 | 10000 | 15 | 10000 | 10000 | Limite Superior | 10000 | 10000 | 15 | 10000 | 15 | 10000 | 10000 | 15 | 10000 | 10000 | Limite Superior | 15 | 10000 | 10000 | 15 | 10000 | 10 | 10000 | 10000 | 10000 | 5000 | Limite Superior | 15 | 10000 | 10000 | 10000 | 10000 | 10000 | 10000 | Limite Superior
M1 Calculado | 478.2 | 47.24791 | 1.435393 | 3758.924 | 106.0933 | <0.5 | 92.25366 | 4.41692 | 74.2156 | 8.471978 | M1 Calculado | 101.9925 | 708.513 | - | 31.07528 | 1.020165 | 19.93791 | 10.74655 | 0.8559222 | 6731.605 | - | M1 Calculado | 0.1764575 | 31.34233 | 16.57131 | 0.0602363 | >10000 | >10 | 205.1334 | 2.977697 | 52.60121 | 73.75627 | M1 Calculado | 0.05777499 | - | 21.37934 | 125.1685 | 7.447888 | - | 34.89697 | M1 Calculado | 478.2
M1 | 185.2 | [9 empty] | M1 | [10 empty] | M1 | [10 empty] | M1 | [7 empty] | M1 | 185.2 | 10.19 | 3.29 | 6.9 | -9.1 | 206.5 | 215.6 | 8.2 | 0.96 | Alto potencial
M1-40+70 | 84.7 | 39.6 | 2.54 | 1299 | 224 | <0.5 | 60 | 6.72 | 76 | 3 | M1-40+70 | 215 | 642.5 | 6.26 | 12 | 1.85 | 22.4 | 18 | 1.42 | 9125 | 1 | M1-40+70 | 0.29 | 7 | 11 | 0.1 | 4399 | 8.26 | 169 | 3.7 | 55 | 102 | M1-40+70 | 0.09 | <2 | 24 | 22 | 10.2 | >10000 | 45.7 | M1-40+70 | 84.7 | -- | -- | --
M1-70+140 | 87.7 | 47.7 | 1.63 | 2084 | 122 | <0.5 | 82 | 4.65 | 80 | 6 | M1-70+140 | 345 | 741.5 | >15 | 16 | 1.16 | 25.6 | 12 | 0.93 | 8540 | 3 | M1-70+140 | 0.16 | 21 | 18 | 0.07 | 6440 | >10 | 158 | 2.5 | 79 | 71.6 | M1-70+140 | 0.06 | <2 | 17 | 22 | 7.9 | >10000 | 28 | M1-70+140 | 87.7 | -- | -- | --
M1-140+270 | 204.7 | 44.6 | 0.8 | 4085 | 55 | <0.5 | 108 | 2.67 | 68 | 13 | M1-140+270 | 1 | 644.7 | >15 | 53 | 0.57 | 10.6 | 6 | 0.44 | 5186 | 1 | M1-140+270 | 0.13 | 55 | 21 | 0.03 | >10000 | >10 | 206 | <0.5 | 47 | 54.7 | M1-140+270 | 0.04 | 5 | 24 | 216 | 5.4 | 7546.7 | 30.9 | M1-140+270 | 204.7 | -- | -- | --
M1-270+325 | 26.1 | 47.2 | 0.96 | 5660 | 71 | <0.5 | 77 | 3.53 | 61 | 9 | M1-270+325 | 1 | 642.3 | >15 | 15 | 0.67 | 26.9 | 8 | 0.59 | 4917 | <1 | M1-270+325 | 0.16 | 18 | 14 | 0.05 | >10000 | >10 | 187 | 1.6 | 42 | 65.4 | M1-270+325 | 0.05 | 11 | 11 | 66 | 6.3 | 8011.1 | 35.1 | M1-270+325 | 26.1 | -- | -- | --
M1-325 | 75 | 62.6 | 1.86 | 6944 | 106 | <0.5 | 103 | 6.62 | 87 | 5 | M1-325 | 1 | 941.7 | 11.92 | 16 | 1.27 | 33.6 | 15 | 1.36 | 6764 | 2 | M1-325 | 0.2 | 11 | 10 | 0.09 | >10000 | >10 | 305 | 3.2 | 38 | 99.3 | M1-325 | 0.07 | 13 | 20 | 135 | 9.8 | >10000 | 41.6 | M1-325 | 75 | -- | -- | --
M2 calculado | 401.8 | 60.17942 | 1.398243 | 2682.803 | 99.40543 | <0.5 | 68.5784 | 3.97555 | 82.79418 | 5.25336 | M2 calculado | 155.7175 | 849.9166 | - | 16.62817 | 1.024754 | 23.91852 | 10.612 | 0.6839995 | 7714.6 | 1.2 | M2 calculado | 0.1528746 | 19.50423 | 12.43853 | 0.05440269 | - | >10 | 238.9744 | 2.367621 | 77.79019 | 70.62588 | M2 calculado | 0.06234445 | 7.024196 | 16.57417 | - | 7.198233 | - | 32.72357 | M2 calculado | 401.8
M2 | 127.8 |  | -- | -- | -- | -- | -- | -- | -- | -- | M2 | -- | -- | -- | -- | -- | -- | -- | -- | -- | -- | M2 | -- | -- | -- | -- | -- | -- | -- | -- | -- | -- | M2 | -- | -- | -- | -- | -- | -- | -- | M2 | 127.8 | 10.49 | 3.2 | 7.29 | -35.3 | 192.6 | 227.9 | 8.1 | 0.85 | Alto potencial
M2-40+70 | 75.3 | 58.7 | 2.05 | 1055 | 174 | <0.5 | 54 | 5.22 | 105 | 3 | M2-40+70 | 254 | 857.6 | 8.73 | 25 | 1.56 | 21.4 | 16 | 0.93 | >10000 | <1 | M2-40+70 | 0.17 | 10 | 12 | 0.08 | 6170 | >10 | 205 | 3.3 | 81 | 83.2 | M2-40+70 | 0.08 | <2 | 22 | 19 | 8.4 | >10000 | 35.8 | M2-40+70 | 75.3 | -- | -- | --
M2-70+140 | 95.5 | 54.7 | 1.06 | 1556 | 70 | <0.5 | 68 | 2.94 | 77 | 6 | M2-70+140 | 253 | 812.8 | >15 | 13 | 0.75 | 21.6 | 9 | 0.48 | 8213 | 1 | M2-70+140 | 0.16 | 24 | 14 | 0.04 | 8591 | >10 | 207 | 1.7 | 105 | 52.3 | M2-70+140 | 0.05 | 3 | 13 | <10 | 5.9 | >10000 | 22.9 | M2-70+140 | 95.5 | -- | -- | --
M2-140+270 | 94.3 | 51.1 | 0.85 | 1972 | 62 | <0.5 | 62 | 2.43 | 64 | 7 | M2-140+270 | 203 | 701.1 | >15 | 12 | 0.61 | 21.8 | 6 | 0.39 | 6891 | 1 | M2-140+270 | 0.09 | 29 | 14 | 0.03 | 9974 | >10 | 177 | 1.4 | 89 | 49 | M2-140+270 | 0.05 | 5 | 11 | <10 | 5.3 | 9735.8 | 19.8 | M2-140+270 | 94.3 | -- | -- | --
M2-270+325 | 35 | 53.9 | 0.88 | 4055 | 63 | <0.5 | 57 | 3.19 | 66 | 7 | M2-270+325 | 1 | 702.8 | >15 | 17 | 0.65 | 23.7 | 6 | 0.44 | 5724 | 1 | M2-270+325 | 0.1 | 21 | 12 | 0.03 | >10000 | >10 | 203 | 1.5 | 53 | 66.2 | M2-270+325 | 0.04 | 9 | 11 | 39 | 6 | 9739.6 | 23 | M2-270+325 | 35 | -- | -- | --
M2-325 | 101.7 | 77 | 1.92 | 5133 | 119 | <0.5 | 90 | 5.73 | 95 | 4 | M2-325 | 1 | 1067.7 | 12.96 | 18 | 1.4 | 30 | 14 | 1.05 | 7745 | 2 | M2-325 | 0.21 | 13 | 10 | 0.08 | >10000 | >10 | 364 | 3.5 | 48 | 100.1 | M2-325 | 0.08 | 12 | 23 | 135 | 9.7 | >10000 | 55 | M2-325 | 101.7 | -- | -- | --
M3 calculado | 420.5 | 70.11655 | 3.037289 | 2761.915 | 351.7073 | 0.7162426 | 23.83234 | 0.4483543 | 7.381688 | 16.58954 | M3 calculado |  | 392.1515 | 3.79 | 13.21379 | 1.659058 | 14.47874 | 7.793341 | 0.3498312 | >10000 | 1.420452 | M3 calculado | 0.2479572 | 20.0761 | 24.58859 | 0.02987396 | 1090.148 | 9.388243 | 45.04661 | 3.591962 | 17.92342 | 95.56985 | M3 calculado | 0.08831391 | - | 32.75791 | - | 4.11327 | 1615.665 | 19.46081 | M3 calculado | 420.5
M3 | 217 | -- | -- | -- | -- | -- | -- | -- | -- | -- | M3 | -- | -- | -- | -- | -- | -- | -- | -- | -- | -- | M3 | -- | -- | -- | -- | -- | -- | -- | -- | -- | -- | M3 | -- | -- | -- | -- | -- | -- | -- | M3 | 217 | 1.91 | 0.53 | 1.38 | -25.6 | 17.6 | 43.1 | 7.5 | 0.41 | Alto potencial
M3-40+70 | 88.4 | 36 | 4.8 | 576 | 424 | 1.1 | 18 | 0.45 | 7 | 8 | M3-40+70 | 318 | 510.7 | 8.99 | 16 | 2.67 | 13.4 | 11 | 0.49 | >10000 | 3 | M3-40+70 | 0.37 | 17 | 18 | 0.04 | 803 | 7.09 | 31 | 5.6 | 12 | 143.2 | M3-40+70 | 0.13 | 3 | 50 | <10 | 5.2 | 3429.7 | 28.2 | M3-40+70 | 88.4 | -- | -- | --
M3-70+140 | 88.1 | 83.3 | 2.56 | 2188 | 393 | 0.6 | 31 | 0.29 | 8 | 19 | M3-70+140 | 190 | 453 | >15 | 12 | 1.38 | 15.1 | 7 | 0.32 | >10000 | 1 | M3-70+140 | 0.22 | 24 | 27 | 0.02 | 1494 | 10 | 57 | 3 | 20 | 92.4 | M3-70+140 | 0.08 | <2 | 27 | 10 | 3.5 | 1480.1 | 19.9 | M3-70+140 | 88.1 | -- | -- | --
M3-140+270 | 177.2 | 88 | 2.11 | 4137 | 297 | 0.5 | 25 | 0.35 | 8 | 21 | M3-140+270 | 1 | 355.6 | >15 | 11 | 1.14 | 14.3 | 6 | 0.26 | >10000 | 1 | M3-140+270 | 0.19 | 23 | 28 | 0.02 | 986 | 10 | 51 | 2.5 | 21 | 58.1 | M3-140+270 | 0.06 | 2 | 24 | <10 | 3.3 | 945.3 | 14 | M3-140+270 | 177.2 | -- | -- | --
M3-270+325 | 14.4 | 69.5 | 2.68 | 4048 | 382 | 0.7 | 19 | 0.61 | 7 | 17 | M3-270+325 | 1 | 287.2 | >15 | 17 | 1.47 | 13.6 | 7 | 0.34 | >10000 | 1 | M3-270+325 | 0.23 | 12 | 25 | 0.04 | 1002 | 10 | 36 | 3.2 | 18 | 88.5 | M3-270+325 | 0.08 | 7 | 29 | 49 | 4.7 | 970.6 | 18.9 | M3-270+325 | 14.4 | -- | -- | --
M3-325 | 52.4 | 45.2 | 4.1 | 2411 | 337 | 1 | 19 | 1 | 5 | 12 | M3-325 | <1 | 242.3 | 12.98 | 17 | 2.23 | 16.1 | 10 | 0.47 | >10000 | 1 | M3-325 | 0.29 | 11 | 20 | 0.06 | 1272 | 10 | 31 | 5 | 14 | 149.2 | M3-325 | 0.13 | <2 | 44 | 75 | 5.9 | 1227.5 | 22.6 | M3-325 | 52.4 | -- | -- | --
M4 calculado | 613.4 | 9.931741 | 1.050225 | 368.4522 | 52.39077 | <0.5 | 137.3086 | 13.01201 | 20.38181 | 5.641506 | M4 calculado | 140.6373 | 579.7462 | 11.94 | 10.68781 | 0.4206016 | 13.47933 | 8.285458 | 0.857716 | 1421.826 | 25.96365 | M4 calculado | 0.2769759 | 16.73166 | 12.86974 | 0.137196 | 469.7504 | 10 | 13.2628 | 1.670867 | 68.20411 | 112.2221 | M4 calculado | 0.06174438 | 18.59635 | 15.90023 | 237.5489 | 5.830633 | - | 44.31953 | M4 calculado | 613.4
M4 | 173 | -- | -- | -- | -- | -- | -- | -- | -- | -- | M4 | -- | -- | -- | -- | -- | -- | -- | -- | -- | -- | M4 | -- | -- | -- | -- | -- | -- | -- | -- | -- | -- | M4 | -- | -- | -- | -- | -- | -- | -- | M4 | 173 | 10.75 | 3.58 | 7.17 | 123.1 | 234.8 | 111.8 | 8.4 | 2.1 | Potencial marginal
M4-40+70 | 107 | 17.2 | 1.13 | 327 | 67 | <0.5 | 219 | 10.95 | 64 | 4 | M4-40+70 | 171 | 1599.8 | >15 | 11 | 0.61 | 12.4 | 9 | 0.81 | 1391 | 35 | M4-40+70 | 0.26 | 15 | 13 | 0.11 | 1032 | 10 | 16 | 1.7 | 65 | 84.4 | M4-40+70 | 0.07 | 14 | 16 | 157 | 5.9 | >10000 | 36.4 | M4-40+70 | 107 | -- | -- | --
M4-70+140 | 129.3 | 11 | 1.04 | 357 | 47 | <0.5 | 163 | 11.82 | 16 | 6 | M4-70+140 | 184 | 811.5 | >15 | 11 | 0.38 | 13.1 | 7 | 0.68 | 1302 | 30 | M4-70+140 | 0.31 | 19 | 14 | 0.09 | 386 | 10 | 15 | 1.4 | 64 | 92.2 | M4-70+140 | 0.06 | 14 | 14 | 203 | 5.4 | 2656 | 47.8 | M4-70+140 | 129.3 | -- | -- | --
M4-140+270 | 185.6 | 7.3 | 0.96 | 375 | 44 | <0.5 | 117 | 12.98 | 9 | 7 | M4-140+270 | 237 | 233.7 | >15 | 11 | 0.33 | 12.9 | 7 | 0.79 | 1364 | 21 | M4-140+270 | 0.24 | 20 | 16 | 0.09 | 246 | 10 | 19 | 1.4 | 67 | 108.7 | M4-140+270 | 0.06 | 23 | 15 | 256 | 5.4 | 978.4 | 53.6 | M4-140+270 | 185.6 | -- | -- | --
M4-270+325 | 0 | -- | -- | -- | -- | -- | -- | -- | -- | -- | M4-270+325 | -- | -- | -- | -- | -- | -- | -- | -- | -- | -- | M4-270+325 | -- | -- | -- | -- | -- | -- | -- | -- | -- | -- | M4-270+325 | -- | -- | -- | -- | -- | -- | -- | M4-270+325 | 0 | -- | -- | --
M4-325 | 191.5 | 7.7 | 1.1 | 393 | 56 | 0.6 | 94 | 15 | 10 | 5 | M4-325 | 1 | 188.7 | >15 | 10 | 0.43 | 14.9 | 10 | 1.07 | 1576 | 23 | M4-325 | 0.3 | 13 | 9 | 0.23 | 429 | 10 | 5 | 2.1 | 74 | 144.7 | M4-325 | 0.06 | 20 | 18 | 288 | 6.5 | 1195.2 | 37.4 | M4-325 | 191.5 | -- | -- | --
M5 calculado | 447.6 | 47.27212 | 1.298794 | 527.1631 | 228.7978 | <0.5 | 22.80518 | 6.007933 | 36.79848 | <1 | M5 calculado | 20.05183 | 161.723 | 14.78 | 39.95867 | 0.2815058 | 8.521649 | 18.88405 | 2.889401 | >10000 | 1 | M5 calculado | 0.3062154 | 10.72542 | 4.829312 | 0.09352547 | 3272.936 | 7.836314 | 58.1231 | 3.403619 | <10 | 216.641 | M5 calculado | 0.02151921 | <2 | 23.18029 | <10 | 10.79832 | 8999.479 | 41.42096 | M5 calculado | 447.6
M5 | 254.3 | -- | -- | -- | -- | -- | -- | -- | -- | -- | M5 | -- | -- | -- | -- | -- | -- | -- | -- | -- | -- | M5 | -- | -- | -- | -- | -- | -- | -- | -- | -- | -- | M5 | -- | -- | -- | -- | -- | -- | -- | M5 | 254.3 | 8.89 | 4.5 | 4.39 | 189.5 | 326.8 | 137.3 | 6.9 | 2.38 | Potencial marginal
M5-40+70 | 68 | 48.8 | 1.46 | 470 | 291 | 0.5 | 24 | 6.85 | 36 | <1 | M5-40+70 | 76 | 156.3 | 12.94 | 48 | 0.33 | 8.1 | 23 | 2.92 | >10000 | 1 | M5-40+70 | 0.32 | 6 | 7 | 0.1 | 3301 | 7.72 | 60 | 3.2 | <10 | 240.2 | M5-40+70 | 0.03 | <2 | 25 | <10 | 10.5 | 8678.2 | 33.5 | M5-40+70 | 68 | -- | -- | --
M5-70+140 | 83.6 | 49.7 | 1.31 | 534 | 306 | 0.5 | 20 | 6.38 | 39 | <1 | M5-70+140 | 42 | 152.5 | 14.85 | 44 | 0.29 | 8.9 | 20 | 2.96 | >10000 | 1 | M5-70+140 | 0.31 | 15 | 6 | 0.09 | 3223 | 8.29 | 69 | 3.3 | <10 | 220 | M5-70+140 | 0.02 | 2 | 23 | <10 | 10.3 | 9112.3 | 41.9 | M5-70+140 | 83.6 | -- | -- | --
M5-140+270 | 111.5 | 47.3 | 1.14 | 545 | 211 | <0.5 | 18 | 5.75 | 37 | <1 | M5-140+270 | 1 | 151.6 | >15 | 32 | 0.24 | 8.2 | 17 | 2.76 | >10000 | 1 | M5-140+270 | 0.33 | 15 | 4 | 0.09 | 2937 | 7.62 | 45 | 3.2 | <10 | 183.4 | M5-140+270 | 0.02 | <2 | 20 | <10 | 9.2 | 8823.8 | 53.6 | M5-140+270 | 111.5 | -- | -- | --
M5-270+325 | 94.7 | 45.3 | 1.34 | 529 | 242 | <0.5 | 28 | 5.68 | 35 | <1 | M5-270+325 | 1 | 169.2 | >15 | 39 | 0.28 | 8.7 | 18 | 2.9 | >10000 | 1 | M5-270+325 | 0.47 | 6 | 4 | 0.09 | 3387 | 7.78 | 58 | 3.6 | <10 | 214.6 | M5-270+325 | 0.02 | <2 | 25 | <10 | 12.1 | 9047.9 | 57.4 | M5-270+325 | 94.7 | -- | -- | --
M5-325 | 89.8 | 45.9 | 1.32 | 540 | 118 | 0.5 | 25 | 5.69 | 37 | <1 | M5-325 | 1 | 179.1 | >15 | 41 | 0.29 | 8.7 | 18 | 2.95 | >10000 | 1 | M5-325 | 0.09 | 10 | 4 | 0.1 | 3595 | 7.83 | 63 | 3.7 | <10 | 239.1 | M5-325 | 0.02 | <2 | 24 | <10 | 12.1 | 9304.8 | 15 | M5-325 | 89.8 | -- | -- | --
M6 calculado | 570.7 | >100 | 3.263338 | 3243.672 | 260.98 | 0.6724023 | 529.1386 | 0.1898633 | 37.69862 | 1 | M6 calculado | 38.41668 | 404.3337 | 14.20147 | 188.615 | 0.5874733 | 11.26448 | 40.83897 | 0.1336534 | 716.4773 | 4.171193 | M6 calculado | 0.2221675 | 10.32276 | - | 0.3169336 | >10000 | 8.495101 | 552.2681 | 7.513107 | 100.0974 | 1205.077 | M6 calculado | 0.04 | 41.69721 | 89.93902 | <10 | 25.92903 | >10000 | 38.42029 | M6 calculado | 570.7
M6 | 128.6 | -- | -- | -- | -- | -- | -- | -- | -- | -- | M6 | -- | -- | -- | -- | -- | -- | -- | -- | -- | -- | M6 | -- | -- | -- | -- | -- | -- | -- | -- | -- | -- | M6 | -- | -- | -- | -- | -- | -- | -- | M6 | 128.6 | 7.4 | 1.35 | 6.05 | -236.1 | -47.1 | 188.9 | 2.3 | -0.25 | Alto potencial
M6-40+70 | 65.1 | >100 | 3.45 | 3944 | 303 | 0.6 | 564 | 0.15 | 34 | 1 | M6-40+70 | 178 | 412.2 | 14.47 | 204 | 0.63 | 11.8 | 42 | 0.12 | 450 | 7 | M6-40+70 | 0.25 | 12 | 4 | 0.34 | >10000 | 7.61 | 608 | 8.1 | 102 | 1267.2 | M6-40+70 | 0.04 | 42 | 102 | <10 | 29.8 | >10000 | 38.8 | M6-40+70 | 65.1 | -- | -- | --
M6-70+140 | 55.8 | >100 | 3.4 | 3782 | 275 | 0.7 | 556 | 0.17 | 33 | 1 | M6-70+140 | 153 | 407.5 | 14.26 | 200 | 0.63 | 10.7 | 43 | 0.13 | 620 | 7 | M6-70+140 | 0.27 | 11 | 3 | 0.33 | >10000 | 7.62 | 633 | 7.9 | 96 | 1168.7 | M6-70+140 | 0.04 | 50 | 98 | <10 | 27.3 | >10000 | 40.2 | M6-70+140 | 55.8 | -- | -- | --
M6-140+270 | 266.8 | >100 | 3.23 | 3102 | 279 | 0.7 | 519 | 0.19 | 37 | 1 | M6-140+270 | 4 | 392.3 | 14.09 | 185 | 0.57 | 11.4 | 40 | 0.13 | 752 | 3 | M6-140+270 | 0.2 | 10 | <1 | 0.31 | >10000 | 8.88 | 531 | 7.3 | 104 | 1248.6 | M6-140+270 | 0.04 | 39 | 87 | <10 | 25.1 | >10000 | 35.1 | M6-140+270 | 266.8 | -- | -- | --
M6-270+325 | 92.4 | >100 | 3.09 | 3031 | 214 | 0.6 | 506 | 0.2 | 38 | 1 | M6-270+325 | 4 | 399.4 | 13.81 | 179 | 0.57 | 10.9 | 40 | 0.14 | 779 | 5 | M6-270+325 | 0.23 | 9 | <1 | 0.3 | >10000 | 9.45 | 522 | 7.2 | 93 | 1066.9 | M6-270+325 | 0.04 | 42 | 85 | <10 | 24.6 | >10000 | 40.9 | M6-270+325 | 92.4 | -- | -- | --
M6-325 | 90.6 | >100 | 3.32 | 3043 | 217 | 0.7 | 541 | 0.22 | 45 | 1 | M6-325 | 4 | 437.2 | 14.7 | 191 | 0.6 | 11.2 | 42 | 0.15 | 799 | 3 | M6-325 | 0.23 | 11 | <1 | 0.33 | >10000 | >10 | 556 | 7.8 | 97 | 1195.6 | M6-325 | 0.04 | 44 | 90 | <10 | 26.1 | >10000 | 44.3 | M6-325 | 90.6 | -- | -- | --
M7 calculado | 359.5 | 73.61 | 4.572331 | 369.1471 | 664.3572 | 1.147761 | 69.65897 | 0.5282531 | 3.618359 | 13.72545 | M7 calculado | 132.3338 | 129.0173 | 5.681647 | 8.026704 | 2.722376 | 10.63725 | 19.03227 | 0.2880946 | 642.7235 | <1 | M7 calculado | 0.2607844 | 8.693741 | 8.379416 | 0.01186092 | 1762.567 | 4.535074 | 90.87371 | 6.362337 | 25.20946 | 47.38067 | M7 calculado | 0.1981391 | 6.643115 | 39.68122 | 57.57079 | 6.39911 | 705.7008 | 51.52108 | M7 calculado | 359.5
M7 | 72 | -- | -- | -- | -- | -- | -- | -- | -- | -- | M7 | -- | -- | -- | -- | -- | -- | -- | -- | -- | -- | M7 | -- | -- | -- | -- | -- | -- | -- | -- | -- | -- | M7 | -- | -- | -- | -- | -- | -- | -- | M7 | 72 | 4.25 | 1.07 | 3.18 | -141.8 | -42.6 | 99.2 | 2.2 | -0.43 | Alto potencial
M7-40+70 | 73.2 | 44.3 | 4.51 | 202 | 501 | 1.1 | 44 | 0.24 | 2 | 6 | M7-40+70 | 323 | 68.4 | 3.1 | 10 | 2.76 | 9.5 | 20 | 0.26 | 438 | 1 | M7-40+70 | 0.23 | 11 | 12 | 0.01 | 910 | 1.95 | 65 | 6.3 | 22 | 42.7 | M7-40+70 | 0.2 | 2 | 40 | 27 | 5.9 | 340.4 | 52 | M7-40+70 | 73.2 | -- | -- | --
M7-70+140 | 124.6 | 65.4 | 4.53 | 291 | 709 | 1.1 | 57 | 0.33 | 3 | 12 | M7-70+140 | 179 | 94.8 | 4.65 | 10 | 2.72 | 9.2 | 20 | 0.27 | 549 | <1 | M7-70+140 | 0.25 | 9 | 9 | 0.01 | 1256 | 3.62 | 78 | 6.3 | 23 | 43.8 | M7-70+140 | 0.2 | 10 | 39 | 49 | 5.8 | 498.1 | 47.8 | M7-70+140 | 124.6 | -- | -- | --
M7-140+270 | 94.8 | 88.4 | 4.62 | 444 | 650 | 1.1 | 64 | 0.43 | 4 | 21 | M7-140+270 | 9 | 136.6 | 7.08 | <10 | 2.73 | 10.1 | 19 | 0.3 | 690 | 1 | M7-140+270 | 0.26 | 7 | 7 | 0.01 | 1698 | 6.11 | 93 | 6.3 | 25 | 45.5 | M7-140+270 | 0.2 | 4 | 39 | 78 | 6.3 | 778.9 | 55.2 | M7-140+270 | 94.8 | -- | -- | --
M7-270+325 | 14.5 | >100 | 4.55 | 550 | 738 | 1.2 | 98 | 0.89 | 6 | 19 | M7-270+325 | 10 | 200 | 8.18 | 12 | 2.62 | 12.5 | 17 | 0.32 | 885 | 1 | M7-270+325 | 0.3 | 8 | 6 | 0.02 | 2691 | 6.75 | 119 | 6.4 | 30 | 55.1 | M7-270+325 | 0.19 | 10 | 40 | 89 | 6.4 | 1196.9 | 45.9 | M7-270+325 | 14.5 | -- | -- | --
M7-325 | 52.4 | >100 | 4.68 | 603 | 792 | 1.4 | 138 | 1.48 | 6 | 14 | M7-325 | 12 | 261.7 | 8.52 | 14 | 2.69 | 16.1 | 16 | 0.34 | 999 | <1 | M7-325 | 0.32 | 8 | 5 | 0.02 | 4018 | 6.86 | 146 | 6.7 | 34 | 63.7 | M7-325 | 0.19 | 9 | 42 | 75 | 8.7 | 1441.3 | 54.6 | M7-325 | 52.4 | -- | -- | --
*DUP M1 | 161.3 | -- | -- | -- | -- | -- | -- | -- | -- | -- | *DUP M1 | -- | -- | -- | -- | -- | -- | -- | -- | -- | -- | *DUP M1 | -- | -- | -- | -- | -- | -- | -- | -- | -- | -- | *DUP M1 | -- | -- | -- | -- | -- | -- | -- | *DUP M1 | 161.3 | 10.37 | 3.52 | 6.85 | -10.3 | 203.8 | 214.1 | 8.2 | 1 | Alto potencial
*DUP M2-270+325 |  | 51.6 | 0.97 | 4473 | 69 | <0.5 | 64 | 3.5 | 74 | 8 | *DUP M2-270+325 | 1 | 740.4 | >15 | <10 | 0.7 | 26.4 | 7 | 0.47 | 6318 | 1 | *DUP M2-270+325 | 0.11 | 22 | 13 | 0.04 | >10000 | >10 | 228 | 1.8 | 59 | 73.3 | *DUP M2-270+325 | 0.05 | 8 | 12 | 44 | 6.7 | >10000 | 25.3 | *DUP M2-270+325 |  | -- | -- | --
*DUP M4-70+140 |  | 11.1 | 0.99 | 350 | 45 | <0.5 | 158 | 11.97 | 16 | 6 | *DUP M4-70+140 | 185 | 830.3 | >15 | 12 | 0.38 | 13.1 | 8 | 0.68 | 1290 | 30 | *DUP M4-70+140 | 0.29 | 18 | 14 | 0.08 | 382 | >10 | 13 | 1.4 | 65 | 93.1 | *DUP M4-70+140 | 0.06 | 12 | 14 | 202 | 5.3 | 2664.4 | 47 | *DUP M4-70+140 |  | -- | -- | --
*DUP M5-325 |  | 45.9 | 1.25 | 555 | 113 | 0.5 | 27 | 5.69 | 38 | <1 | *DUP M5-325 | 1 | 180.9 | >15 | 54 | 0.29 | 9.1 | 18 | 2.89 | >10000 | 1 | *DUP M5-325 | 0.08 | 10 | 5 | 0.1 | 3640 | 7.96 | 73 | 3.8 | <10 | 260.6 | *DUP M5-325 | 0.02 | <2 | 26 | <10 | 12.2 | 9566.4 | 14.7 | *DUP M5-325 |  | -- | -- | --
*DUP M7-140+270 |  | 89.8 | 4.29 | 412 | 598 | 0.9 | 64 | 0.4 | 4 | 19 | *DUP M7-140+270 | 9 | 124.6 | 6.46 | <10 | 2.52 | 10.7 | 19 | 0.27 | 640 | 1 | *DUP M7-140+270 | 0.25 | 7 | 6 | 0.01 | 1582 | 5.65 | 92 | 6 | 26 | 43.7 | *DUP M7-140+270 | 0.19 | 5 | 37 | 96 | 6.3 | 734.1 | 55.2 | *DUP M7-140+270 |  | -- | -- | --
END/FIN | [10 empty] | END/FIN | [10 empty] | END/FIN | [10 empty] | END/FIN | [7 empty] | END/FIN